## جداول
جدول K بر حسب درجه حرارت و وزن مخصوص نسبي
درجه حرارت c◦ | وزن مخصوص نسبي خاك | [7 empty] | Rc2 = Ra + - Ct - Cd
| 2.45 | 2.55 | 2.6 | 2.65 | 2.7 | 2.75 | 2.8 | 2.85
16 | 0.0151 | 0.01505 | 0.01481 | 0.01435 | 0.0141 | 0.01394 | 0.01374 | 0.01356
17 | 0.01511 | 0.01486 | 0.01462 | 0.01417 | 0.01396 | 0.01376 | 0.01356 | 0.01338
18 | 0.01492 | 0.01467 | 0.01443 | 0.01399 | 0.01378 | 0.01359 | 0.01339 | 0.01321
19 | 0.01474 | 0.01449 | 0.01425 | 0.01382 | 0.01361 | 0.01342 | 0.01323 | 0.01305
20 | 0.01456 | 0.01431 | 0.01408 | 0.01365 | 0.01344 | 0.01325 | 0.01307 | 0.01289
21 | 0.01438 | 0.01414 | 0.01391 | 0.01348 | 0.01328 | 0.01309 | 0.01291 | 0.01273
22 | 0.01421 | 0.01397 | 0.01374 | 0.01332 | 0.01312 | 0.01294 | 0.01276 | 0.01258 | 151 H
23 | 0.01404 | 0.01381 | 0.01385 | 0.01317 | 0.01297 | 0.01279 | 0.01261 | 0.01243
24 | 0.01388 | 0.01365 | 0.01342 | 0.01301 | 0.01282 | 0.01264 | 0.01246 | 0.01229
25 | 0.01372 | 0.01349 | 0.01327 | 0.01286 | 0.01267 | 0.01249 | 0.01232 | 0.01215
26 | 0.01357 | 0.01334 | 0.01312 | 0.01272 | 0.01253 | 0.01235 | 0.01218 | 0.01201 | 152 H
27 | 0.01342 | 0.01319 | 0.01297 | 0.01258 | 0.01239 | 0.01221 | 0.01204 | 0.01188
28 | 0.01327 | 0.01304 | 0.01283 | 0.01244 | 0.01225 | 0.01208 | 0.01191 | 0.01175
29 | 0.01312 | 0.0129 | 0.01269 | 0.0123 | 0.01212 | 0.01195 | 0.01185 | 0.01162
30 | 0.01298 | 0.01276 | 0.01256 | 0.01217 | 0.01199 | 0.01182 | 0.01165 | 0.01149
| ميزان فرو رفتگي چگالي سنج در مقابل هر قرائت | [5 empty] | تصحيح حرارتي Ct |  | تصحيح صفر Cd براي هگزا متافسفات و چگالي سنج 151 h
چگالي سنج 151H |  | چگالي سنج 152H
قرائت اصلاح شده Rc1 | طول فرو رفتگي L به cm | قرائت اصلاح شده Rc1 | طول فرو رفتگي L به cm | قرائت اصلاح شده Rc1 | طول فرو رفتگي L به cm |  | دما | Ct | دما | Cd
1 | 16.3 | 0 | 16.3 | 31 | 11.2 |  | 15 | -1.1 | 19 | -0.00456
1.001 | 16 | 1 | 16.1 | 32 | 11.1 |  | 16 | -0.9 | 19.5 | -0.00443
1.002 | 15.8 | 2 | 16 | 33 | 10.9 |  | 17 | -0.7 | 20 | -0.0043
1.003 | 15.5 | 3 | 15.8 | 34 | 10.7 |  | 18 | -0.5 | 20.5 | -0.00417
1.004 | 15.2 | 4 | 15.6 | 35 | 10.6 |  | 19 | -0.3 | 21 | -0.00404 | مقادير مختلف a
1.005 | 15 | 5 | 15.5 | 36 | 10.4 |  | 20 | 0 | 21.5 | -0.00392
1.006 | 14.7 | 6 | 15.3 | 37 | 10.3 |  | 21 | 0.2 | 22 | -0.00379 | Gs | a
1.007 | 14.4 | 7 | 15.2 | 38 | 10.1 |  | 22 | 0.4 | 22.5 | -0.00367 | 2.95 | 0.94
1.008 | 14.2 | 8 | 15 | 39 | 9.9 |  | 23 | 0.7 | 23 | -0.00354 | 2.85 | 0.96
1.009 | 13.9 | 9 | 14.8 | 40 | 9.7 |  | 24 | 1 | 23.5 | -0.00342 | 2.8 | 0.97
1.01 | 13.7 | 10 | 14.7 | 41 | 9.6 |  | 25 | 1.3 | 24 | -0.00329 | 2.75 | 0.98
1.011 | 13.4 | 11 | 14.5 | 42 | 9.4 |  | 26 | 1.65 | 24.5 | -0.00316 | 2.7 | 0.99
1.012 | 13.1 | 12 | 14.3 | 43 | 9.2 |  | 27 | 2 | 25 | -0.00304 | 2.65 | 1
1.013 | 12.9 | 13 | 14.2 | 44 | 9.1 |  | 28 | 2.5 | 25.5 | -0.00292 | 2.6 | 1.01
1.014 | 12.6 | 14 | 14 | 45 | 8.9 |  | 29 | 3.05 | 26 | -0.0028 | 2.55 | 1.02
1.015 | 12.3 | 15 | 13.8 | 46 | 8.8 |  | 30 | 3.8 | 26.5 | -0.00267 | 2.5 | 1.04
1.016 | 12.1 | 16 | 13.7 | 47 | 8.6 |  |  |  | 27 | -0.00255 | 2.45 | 1.05
1.017 | 11.8 | 17 | 13.5 | 48 | 8.4 |  |  |  | 27.5 | -0.00244 | 2.35 | 1.08
1.018 | 11.5 | 18 | 13.3 | 49 | 8.3 |  |  |  | 28 | -0.00232
1.019 | 11.3 | 19 | 13.2 | 50 | 8 |  |  |  | 28.5 | -0.0022
1.02 | 11 | 20 | 13 | 51 | 7.9 |  |  |  | 29 | -0.00207
1.021 | 10.7 | 21 | 12.9 | 52 | 7.8 |  |  |  | 29.5 | -0.00195
1.022 | 10.5 | 22 | 12.7 | 53 | 7.6 |  |  |  | 30 | -0.00184
1.023 | 10.2 | 23 | 12.5 | 54 | 7.4 |  |  |  | 30.5 | -0.00171
1.024 | 10 | 24 | 12.4 | 55 | 7.3 |  |  |  | 31 | -0.00158
1.025 | 9.7 | 25 | 12.2 | 56 | 7.1 |  |  |  | 31.5 | -0.00146
1.026 | 9.4 | 26 | 12 | 57 | 7 |  |  |  | 32 | -0.00134
1.027 | 9.2 | 27 | 11.9 | 58 | 6.8 |  |  |  | 32.5 | -0.00129
1.028 | 8.9 | 28 | 11.7 | 59 | 6.6 |  |  |  | 33 | -0.0011
1.029 | 8.6 | 29 | 11.5 | 60 | 6.5 |  |  |  | 33.5 | -0.00097
1.03 | 8.4 | 30 | 11.4 | [5 empty] | 34 | -0.00085
1.031 | 8.1 | [7 empty] | 34.5 | -0.00073
1.032 | 7.8 | [7 empty] | 35 | -0.00061
1.033 | 7.6
1.034 | 7.3
1.035 | 7
1.036 | 6.8
1.037 | 6.5
1.038 | 6.2

## دانه بندي
مهندسین مشاور کد آزمون | [5 empty] | 400 |  |  | وزن خاک خشک (gr): |  |  | زمان min | دما ◦C | تصحیح حرارت Ct | قرائت چگالی سنج (Ra) | تصحیح منیسک Rc1 | طول L (mm) | Rc2 | جدول k | D (mm) | درصد ذرات معلق p%
[6 empty] | شماره الک | اندازه چشمه (mm) | وزن باقیمانده (gr) | درصد باقیمانده | درصد رد شده بر مبنای عبوری الک 4 | درصد رد شده | [8 empty] | 0.075 | 0.027
آزمایش دانه بندی خاک ASTM -D422-63 | [5 empty] | 2.5 | 63.5 | 0 |  |  | 100% | 0.5 | 25 | 1.3 | 43 | 43.0008 | 10.9 | 44.30329 | 0.01282 | 0.05985718 | 0.02224911
LL = |  | ورزنه | عمق نمونه (m) : | پايان نامه آرش حافظي | پروژه : | 2 | 50.8 | 0 | 0% |  | 100% | 1 | 25 | 1.3 | 37 | 37.0008 | 11 | 38.30329 | 0.01282 | 0.04251913 | 0.01923591
PL = |  |  | شماره گمانه: |  | کارفرما : | 1.5 | 38.1 | 0 | 0% |  | 100% | 2 | 25 | 1.3 | 33 | 33.0008 | 11.1 | 34.30329 | 0.01282 | 0.03020192 | 0.01722711
PI = |  | 1 | شماره نمونه : | توسط مهندسین مشاور کد آزمون | نمونه گيري : | 1 | 25.4 | 0 | 0% |  | 100% | 5 | 25 | 1.3 | 30 | 30.0008 | 11.15 | 31.30329 | 0.01282 | 0.01914434 | 0.01572051 |  |  |  |  | N | 36 | 23 | 13
[6 empty] | 0.75 | 19.05 | 0 | 0% |  | 100% | 15 | 25 | 1.3 | 25 | 25.0008 | 11.4 | 26.30329 | 0.01282 | 0.01117622 | 0.01320951 |  |  |  |  | W | 38 | 40.56 | 28.51
[6 empty] | 0.5 | 12.7 | 0 | 0% |  | 100% | 30 | 25 | 1.3 | 21 | 21.0008 | 11.7 | 22.30329 | 0.01282 | 0.008006087 | 0.01120071 |  |  |  |  | LL | 39.69969 | 40.15619 | 26.35831
[6 empty] | 0.375 | 9.525 | 0 | 0% |  | 100% | 60 | 25 | 1.3 | 17 | 17.0008 | 12.5 | 18.30329 | 0.01282 | 0.005851503 | 0.009191912238 | [6 empty] | 39.92794
[6 empty] | 4 | 4.75 | 0 | 0% | 100% | 100% | 250 | 25 | 1.3 | 12 | 12.0008 | 14.3 | 13.30329 | 0.01282 | 0.003066098 | 0.006680912238 | [7 empty] | Rc2 = Ra + - Ct - Cd
[6 empty] | 10 | 2 | 0 | 0% | 100% | 100% | 1440 | 25 | 1.3 | 8 | 8.0008 | 15 | 9.30329 | 0.01282 | 0.001 | 0.004672112238
[6 empty] | 20 | 0.85 | 0.6 | 0.15% | 99.85% | 99.85%
[6 empty] | 30 | 0.595 | 1.6 | 0.4% | 99.45% | 99.45% | وزن خاک | شماره چگالی سنج | نام جدا کننده | تصحیح صفر Cd | ضریب a | Gs | Cm
[6 empty] | 50 | 0.297 | 90.5 | 22.62% | 76.83% | 76.83% | 50 | 152H | hegza | -0.00329 | 0.93 | 2.65 | 0.0008 |  |  |  | 21 | 0.2 | 0.2316
[6 empty] | 100 | 0.149 | 275 | 68.75% | 8.075% | 8.075% | F200 | 2.7% | F4 | 100% | LL | 0 |  |  |  |  | 22 | 0.4 | 0.4046
[6 empty] | 200 | 0.075 | 21.5 | 5.375% | 2.7% | 2.7% | R200 | 97.3% | R4 | 0% | PI | 0 |  |  |  |  | 23 | 0.7 | 0.6298
[6 empty] | زیر الک | 0 | 10.8 | 2.7% | 7.286e-15% | 7.286e-15% | Cu | 1.5625 | D10 | 0.16 | D60 | 0.25 |  |  |  |  | 24 | 1 | 0.9072
[6 empty] | مجموع |  | 400 | 100% |  |  | Cc | 1 | D30 | 0.2 | A | -14.6 |  |  |  |  | 25 | 1.3 | 1.2368
[22 empty] | 26 | 1.65 | 1.6186 |  |  |  |  | 151 H
[22 empty] | 27 | 2 | 2.0526
[22 empty] | 28 | 2.5 | 2.5388
[22 empty] | 29 | 3.05 | 3.0772
[22 empty] | 30 | 3.8 | 3.6678 |  |  |  |  | 152 H
[22 empty] | 31 | 4.3106
[22 empty] | 32 | 5.0056
[22 empty] | 33 | 5.7528
[22 empty] | 34 | 6.5522
[22 empty] | 35 | 7.4038
[22 empty] | 36 | 8.3076
[6 empty] | ▼ | ▼ | ▼ | [13 empty] | 37 | 9.2636
مهندسین مشاور کد آزمون | [5 empty] | 2723 |  |  | وزن خاک خشک (gr): |  |  | زمان min | دما ◦C | تصحیح حرارت Ct | قرائت چگالی سنج (Ra) | تصحیح منیسک Rc1 | طول L (mm) | Rc2 | جدول k | D (mm) | درصد ذرات معلق p%
[6 empty] | شماره الک | اندازه چشمه (mm) | وزن باقیمانده (gr) | درصد باقیمانده | درصد رد شده بر مبنای عبوری الک 4 | درصد رد شده | [8 empty] | 0.075 | 0.2266677 | [8 empty] | #REF! |  |  |  | #REF!
آزمایش دانه بندی خاک ASTM -D422-63 | [5 empty] | 2.5 | 63.5 | 0 |  |  | 100% | 0.5 | 25 | 1.3 | 49 | 49.01 | 8.3 | 47.3 | 0.01276 | 0.05198819 | 0.2129827 | [8 empty] | 0 | 0 | LL | 0 | 0
LL = | 40.1 | 2-4 | عمق نمونه (m) : | پايان نامه آرش حافظي | پروژه : | 2 | 50.8 | 0 | 0% |  | 100% | 1 | 25 | 1.3 | 45 | 45.01 | 8.8 | 43.3 | 0.01276 | 0.03785228 | 0.1949715 | [8 empty] | 0 | 0 | PI | 0 | 0
PL = | 24.2 | 0 | شماره گمانه: | 0 | کارفرما : | 1.5 | 38.1 | 0 | 0% |  | 100% | 2 | 25 | 1.3 | 42 | 42.01 | 9.2 | 40.3 | 0.01276 | 0.02736715 | 0.1814631 | [8 empty] | 0 | 0 | LL | 40.1 | 0
PI = | 15.9 | 2 | شماره نمونه : | توسط مهندسین مشاور کد آزمون | نمونه گيري : | 1 | 25.4 | 96 | 3.526% |  | 96.47% | 5 | 25 | 1.3 | 37 | 37.01 | 9.9 | 35.3 | 0.01276 | 0.01795491 | 0.158949 | N | 18 | 30 | [5 empty] | 0 | 0 | PI | 15.9 | 0
[6 empty] | 0.75 | 19.05 | 58.8 | 2.159% |  | 94.32% | 15 | 25 | 1.3 | 32 | 32.01 | 11.8 | 30.3 | 0.01276 | 0.01131738 | 0.136435 | W | 44.53 | 31.47 | [5 empty] | 0 | 0 | LL | PL = | 0
[6 empty] | 0.5 | 12.7 | 217.1 | 7.973% |  | 86.34% | 30 | 25 | 1.3 | 29 | 29.01 | 14.5 | 27.3 | 0.01276 | 0.00887103 | 0.1229266 | LL | 42.80875 | 32.16611 | [5 empty] | 0 | 0 | PI | 0 | 0
[6 empty] | 0.375 | 9.525 | 218.3 | 8.017% |  | 78.33% | 60 | 26 | 1.65 | 25 | 25.01 | 15.3 | 23.65 | 0.01263 | 0.006377837 | 0.1064914 |  |  | 37.48743 | [5 empty] | 0 | 0 | LL | 41.4 | 0
[6 empty] | 4 | 4.75 | 559.6 | 20.55% | 100% | 57.77% | 250 | 26 | 1.65 | 19 | 19.01 | 15.5 | 17.65 | 0.01263 | 0.003144845 | 0.07947452 | [8 empty] | 0 | 0 | PI | 16.7 | 0
[6 empty] | 10 | 2 | 162.9 | 23.05% | 76.95% | 44.46% | 1440 | 28 | 2.5 | 12 | 12.01 | 15.8 | 11.5 | 0.01235 | 0.001 | 0.05178227 | [8 empty] | 0 | 0 | LL | 51 | 0
[6 empty] | 20 | 0.85 | 97.4 | 13.78% | 63.17% | 36.5%
[6 empty] | 30 | 0.595 | 44.6 | 6.31% | 56.86% | 32.85% | وزن خاک | شماره چگالی سنج | نام جدا کننده | تصحیح صفر Cd | ضریب a | Gs | Cm | [11 empty] | Depth | 0 | PI | 18.4 | 0
[6 empty] | 50 | 0.297 | 53.8 | 7.612% | 49.25% | 28.45% | 50 | 152H | hegza | 3 | 0.9932615 | 2.68 | 0.01 | [11 empty] | 0 | 0 | LL | 46.3 | 0
[6 empty] | 100 | 0.149 | 52.3 | 7.4% | 41.85% | 24.18% | F200 | 22.67% | F4 | 57.77% | LL | 40.1 | [12 empty] | Depth | 0 | PI | 13.7 | 0
[6 empty] | 200 | 0.075 | 18.5 | 2.617% | 39.23% | 22.67% | R200 | 77.33% | R4 | 42.23% | PI | 15.9 | [12 empty] | 0 | 0 | LL | 64.6 | 0
[6 empty] | زیر الک | 0 | 277.3 | 39.23% | 0% | 0% | Cu | 16.92308 | D10 | 0.013 | D60 | 0.22 | [12 empty] | Depth | 0 | PI | 27.5 | 0
[6 empty] | مجموع |  | 706.8 | 100% |  |  | Cc | 7.867133 | D30 | 0.15 | A | 14.673 | [12 empty] | 0 | 0 | LL | 0 | 0
[30 empty] | Depth | 0 | PI | 0 | 0
[30 empty] | F200 | 100% | LL | 0 | LL =
[30 empty] | Depth | #REF! | PI | 0 | 0
[30 empty] | F200 | 0 | LL | NLL | 0%
[30 empty] | Depth | 0 | PI | NPI | 0%
[30 empty] | 0 | 0 | LL | 0
[30 empty] | 0 | 0 | PI | 0
[30 empty] | 0 | 0 | LL | 0
[30 empty] | 0 | 0 | PI | 0
[30 empty] | 0 | 0 | 0 | 0
[30 empty] | 0 | 0 | 0 | 0
[30 empty] | 0 | 0 | 0 | 0
[30 empty] | 0 | 0 | 0 | 0
[30 empty] | 0 | 0 | 0 | 0
[6 empty] | ▼ | ▼ | ▼ | [21 empty] | 0 | 0 | 0 | 0
مهندسین مشاور کد آزمون | [5 empty] | 2398 |  |  | وزن خاک خشک (gr): |  |  | زمان min | دما ◦C | تصحیح حرارت Ct | قرائت چگالی سنج (Ra) | تصحیح منیسک Rc1 | طول L (mm) | Rc2 | جدول k | D (mm) | درصد ذرات معلق p% | [8 empty] | 0 | 0 | 0 | 0
[6 empty] | شماره الک | اندازه چشمه (mm) | وزن باقیمانده (gr) | درصد باقیمانده | درصد رد شده بر مبنای عبوری الک 4 | درصد رد شده | [8 empty] | 0.075 | 0.211388 | [8 empty] | 0 | 0 | 0 | 0
آزمایش دانه بندی خاک ASTM -D422-63 | [5 empty] | 2.5 | 63.5 | 0 |  |  | 100% | 0.5 | 24 | 1 | 49 | 49.01 | 8.6 | 47 | 0.01291 | 0.05354149 | 0.1973657 | [8 empty] | 0 | 0 | 0 | 0
LL = | 42.4 | 4-6 | عمق نمونه (m) : | پايان نامه آرش حافظي | پروژه : | 2 | 50.8 | 0 | 0% |  | 100% | 1 | 24 | 1 | 46 | 42 | 8.9 | 44 | 0.01291 | 0.03851423 | 0.1847679 | [8 empty] | 0 | 0 | 0 | 0
PL = | 27.6 | 0 | شماره گمانه: | 0 | کارفرما : | 1.5 | 38.1 | 0 | 0% |  | 100% | 2 | 24 | 1 | 43 | 40 | 9.3 | 41 | 0.01291 | 0.02783894 | 0.1721701
PI = | 14.8 | 3 | شماره نمونه : | توسط مهندسین مشاور کد آزمون | نمونه گيري : | 1 | 25.4 | 114.4 | 4.771% |  | 95.23% | 5 | 24 | 1 | 38 | 36 | 10.1 | 36 | 0.01291 | 0.01834856 | 0.1511738 | N | 26 | 34
[6 empty] | 0.75 | 19.05 | 175.1 | 7.302% |  | 87.93% | 15 | 24 | 1 | 33 | 33.01 | 12.2 | 31 | 0.01291 | 0.01164288 | 0.1301774 | W | 39.68 | 38.21
[6 empty] | 0.5 | 12.7 | 271.8 | 11.33% |  | 76.59% | 30 | 25 | 1.3 | 29 | 29.01 | 14.5 | 27.3 | 0.01276 | 0.00887103 | 0.1146401 | LL | 39.86719 | 39.64621
[6 empty] | 0.375 | 9.525 | 119.4 | 4.979% |  | 71.61% | 60 | 25 | 1.3 | 25 | 25.01 | 15 | 23.3 | 0.01276 | 0.00638 | 0.09784301 |  |  | 39.7567
[6 empty] | 4 | 4.75 | 297 | 12.39% | 100% | 59.23% | 250 | 25 | 1.3 | 19 | 19.01 | 15.5 | 17.3 | 0.01276 | 0.003177214 | 0.07264739
[6 empty] | 10 | 2 | 57.3 | 21.44% | 78.56% | 46.53% | 1440 | 26 | 1.65 | 12 | 12.01 | 15.6 | 10.65 | 0.01263 | 0.001 | 0.04472224
[6 empty] | 20 | 0.85 | 46.3 | 17.32% | 61.24% | 36.27%
[6 empty] | 30 | 0.595 | 19.7 | 7.37% | 53.87% | 31.91% | وزن خاک | شماره چگالی سنج | نام جدا کننده | تصحیح صفر Cd | ضریب a | Gs | Cm
[6 empty] | 50 | 0.297 | 23.5 | 8.792% | 45.08% | 26.7% | 50 | 152H | hegza | 3 | 0.9932615 | 2.68 | 0.01
[6 empty] | 100 | 0.149 | 18 | 6.734% | 38.35% | 22.71% | F200 | 21.14% | F4 | 59.23% | LL | PL =
[6 empty] | 200 | 0.075 | 7.1 | 2.656% | 35.69% | 21.14% | R200 | 78.86% | R4 | 40.77% | PI | 0
[6 empty] | زیر الک | 0 | 95.4 | 35.69% | 0% | 0% | Cu | 29.23077 | D10 | 0.13 | D60 | 3.8
[6 empty] | مجموع |  | 267.3 | 100% |  |  | Cc | 2.024291 | D30 | 1 | A | #VALUE!
[6 empty] | ▼ | ▼ | ▼
مهندسین مشاور کد آزمون | [5 empty] | 3961 |  |  | وزن خاک خشک (gr): |  |  | زمان min | دما ◦C | تصحیح حرارت Ct | قرائت چگالی سنج (Ra) | تصحیح منیسک Rc1 | طول L (mm) | Rc2 | جدول k | D (mm) | درصد ذرات معلق p%
[6 empty] | 3.5 | اندازه چشمه (mm) | وزن باقیمانده (gr) | درصد باقیمانده | درصد رد شده بر مبنای عبوری الک 4 | درصد رد شده | [8 empty] | 0.075 | 0.2752769
آزمایش دانه بندی خاک ASTM -D422-63 | [5 empty] | 2.5 | 63.5 | 0 |  |  | 100% | 0.5 | 27 | 2 | 49 | 49.01 | 8.6 | 48 | 0.01249 | 0.05179963 | 0.2624851
LL = | 41.4 | 6-8 | عمق نمونه (m) : | پايان نامه آرش حافظي | پروژه : | 2 | 50.8 | 0 | 0% |  | 100% | 1 | 27 | 2 | 46 | 45 | 9.1 | 45 | 0.01249 | 0.03767759 | 0.2460798
PL = | 24.7 | 0 | شماره گمانه: | 0 | کارفرما : | 1.5 | 38.1 | 0 | 0% |  | 100% | 2 | 27 | 2 | 42 | 42 | 9.6 | 41 | 0.01249 | 0.02736422 | 0.224206
PI = | 16.7 | 4 | شماره نمونه : | توسط مهندسین مشاور کد آزمون | نمونه گيري : | 1 | 25.4 | 245.5 | 6.198% |  | 93.8% | 5 | 27 | 2 | 37 | 38 | 10.6 | 36 | 0.01249 | 0.01818571 | 0.1968638 | N | 9 | 10
[6 empty] | 0.75 | 19.05 | 181.2 | 4.575% |  | 89.23% | 15 | 27 | 2 | 31 | 33 | 12.9 | 30 | 0.01249 | 0.01158275 | 0.1640532 | W | 23.51 | 23.11
[6 empty] | 0.5 | 12.7 | 319.7 | 8.071% |  | 81.16% | 30 | 17.3 | 2.5 | 26 | 29 | 14.8 | 25.5 | 0.01235 | 0.008674355 | 0.1394452 | LL | 20.79739 | 20.70366
[6 empty] | 0.375 | 9.525 | 230.9 | 5.829% |  | 75.33% | 60 | 17.3 | 2.5 | 22 | 21 | 15.3 | 21.5 | 0.01235 | 0.006236444 | 0.1175714 |  |  | 20.75053
[6 empty] | 4 | 4.75 | 417 | 10.53% | 100% | 64.8% | 250 | 19.5 | 3.2 | 17 | 17 | 15.6 | 17.2 | 0.01235 | 0.003085029 | 0.09405715
[6 empty] | 10 | 2 | 70.5 | 12.44% | 87.56% | 56.74% | 1440 | 18.8 | 3.05 | 11 | 12 | 16 | 11.05 | 0.01221 | 0.001 | 0.06042625
[6 empty] | 20 | 0.85 | 84.4 | 14.9% | 72.66% | 47.08% | وزن خاک | شماره چگالی سنج | نام جدا کننده | تصحیح صفر Cd | ضریب a | Gs | Cm
[6 empty] | 30 | 0.595 | 47.2 | 8.33% | 64.33% | 41.69% | 50 | 152H | hegza | 3 | 0.9932615 | 2.68 | 0.01
[6 empty] | 50 | 0.297 | 59.6 | 10.52% | 53.81% | 34.87% | F200 | 27.53% | F4 | 64.8% | LL | 41.4
[6 empty] | 100 | 0.149 | 52.2 | 9.213% | 44.6% | 28.9% | R200 | 72.47% | R4 | 35.2% | PI | 16.7
[6 empty] | 200 | 0.075 | 12 | 2.118% | 42.48% | 27.53% | Cu | 2.222222 | D10 | 0.09 | D60 | 0.2
[6 empty] | زیر الک | 0 | 240.7 | 42.48% | 0% | 0% | Cc | 1.605556 | D30 | 0.17 | A | 15.622
[6 empty] | مجموع |  | 566.6 | 100%
[6 empty] | ▼ | ▼ | ▼
مهندسین مشاور کد آزمون | [5 empty] | 432.6 |  |  | وزن خاک خشک (gr): |  |  | زمان min | دما ◦C | تصحیح حرارت Ct | قرائت چگالی سنج (Ra) | تصحیح منیسک Rc1 | طول L (mm) | Rc2 | جدول k | D (mm) | درصد ذرات معلق p%
[6 empty] | شماره الک | اندازه چشمه (mm) | وزن باقیمانده (gr) | درصد باقیمانده | درصد رد شده بر مبنای عبوری الک 4 | درصد رد شده | [8 empty] | 0.075 | 0.3888118
آزمایش دانه بندی خاک ASTM -D422-63 | [5 empty] | 2.5 | 63.5 | 0 |  |  | 100% | 0.5 | 24 | 1 | 49 | 49.01 | 9.1 | 47 | 0.01291 | 0.05507594 | 0.3689231
LL = | 51 | 8-10 | عمق نمونه (m) : | پايان نامه آرش حافظي | پروژه : | 2 | 50.8 | 0 | 0% |  | 100% | 1 | 24 | 1 | 45 | 45.01 | 10.6 | 43 | 0.01291 | 0.04203191 | 0.3375254
PL = | 32.6 | 0 | شماره گمانه: | 0 | کارفرما : | 1.5 | 38.1 | 0 | 0% |  | 100% | 2 | 24 | 1 | 41 | 41.01 | 12.2 | 39 | 0.01291 | 0.03188535 | 0.3061277
PI = | 18.4 | 5 | شماره نمونه : | توسط مهندسین مشاور کد آزمون | نمونه گيري : | 1 | 25.4 | 0 | 0% |  | 100% | 5 | 24 | 1 | 35 | 35.01 | 13.2 | 33 | 0.01291 | 0.02097627 | 0.2590311 | N | 9 | 10
[6 empty] | 0.75 | 19.05 | 0 | 0% |  | 100% | 15 | 25 | 1.3 | 30 | 30.01 | 14.7 | 28.3 | 0.01276 | 0.01263176 | 0.2221388 | W | 33.7 | 33
[6 empty] | 0.5 | 12.7 | 0 | 0% |  | 100% | 30 | 25 | 1.3 | 27 | 27.01 | 15 | 25.3 | 0.01276 | 0.009022683 | 0.1985905 | LL | 29.81166 | 29.56386
[6 empty] | 0.375 | 9.525 | 0 | 0% |  | 100% | 60 | 25 | 1.3 | 23 | 23.01 | 15.2 | 21.3 | 0.01276 | 0.006422392 | 0.1671928 |  |  | 29.68776
[6 empty] | 4 | 4.75 | 0 | 0% | 100% | 100% | 250 | 25 | 1.3 | 18 | 18.01 | 15.3 | 16.3 | 0.01276 | 0.00315665 | 0.1279457
[6 empty] | 10 | 2 | 60 | 13.87% | 86.13% | 86.13% | 1440 | 26 | 1.65 | 12 | 12.01 | 15.5 | 10.65 | 0.01263 | 0.001 | 0.0835964
[6 empty] | 20 | 0.85 | 59.1 | 13.66% | 72.47% | 72.47% | وزن خاک | شماره چگالی سنج | نام جدا کننده | تصحیح صفر Cd | ضریب a | Gs | Cm
[6 empty] | 30 | 0.595 | 29.2 | 6.75% | 65.72% | 65.72% | 49.2 | 152H | hegza | 3 | 0.9932615 | 2.68 | 0.01
[6 empty] | 50 | 0.297 | 37.3 | 8.622% | 57.1% | 57.1% | F200 | 38.88% | F4 | 100% | LL | 51
[6 empty] | 100 | 0.149 | 49.8 | 11.51% | 45.58% | 45.58% | R200 | 61.12% | R4 | 0% | PI | 18.4
[6 empty] | 200 | 0.075 | 29 | 6.704% | 38.88% | 38.88% | Cu | 175 | D10 | 0.2 | D60 | 35
[6 empty] | زیر الک | 0 | 168.2 | 38.88% | 0% | 0% | Cc | 32.14286 | D30 | 15 | A | 22.63
[6 empty] | مجموع |  | 432.6 | 100%
مهندسین مشاور کد آزمون | [5 empty] | 3480 |  |  | وزن خاک خشک (gr): |  |  | زمان min | دما ◦C | تصحیح حرارت Ct | قرائت چگالی سنج (Ra) | تصحیح منیسک Rc1 | طول L (mm) | Rc2 | جدول k | D (mm) | درصد ذرات معلق p%
[6 empty] | شماره الک | اندازه چشمه (mm) | وزن باقیمانده (gr) | درصد باقیمانده | درصد رد شده بر مبنای عبوری الک 4 | درصد رد شده | [8 empty] | 0.075 | 0.2087043
آزمایش دانه بندی خاک ASTM -D422-63 | [5 empty] | 2.5 | 63.5 | 0 |  |  | 100% | 0.5 | 25 | 1.3 | 51 | 51.01 | 8.8 | 49.3 | 0.01276 | 0.0535312 | 0.2039444
LL = | 46.3 | 10-12 | عمق نمونه (m) : | پايان نامه آرش حافظي | پروژه : | 2 | 50.8 | 0 | 0% |  | 100% | 1 | 25 | 1.3 | 49 | 49.01 | 9.2 | 47.3 | 0.01276 | 0.038703 | 0.1956708
PL = | 32.6 | 0 | شماره گمانه: | 0 | کارفرما : | 1.5 | 38.1 | 0 | 0% |  | 100% | 2 | 25 | 1.3 | 46 | 46.01 | 10.2 | 44.3 | 0.01276 | 0.02881614 | 0.1832604
PI = | 13.7 | 6 | شماره نمونه : | توسط مهندسین مشاور کد آزمون | نمونه گيري : | 1 | 25.4 | 385.4 | 11.07% |  | 88.93% | 5 | 25 | 1.3 | 40 | 40.01 | 11.5 | 38.3 | 0.01276 | 0.0193515 | 0.1584396 | N | 12 | 10 | 22
[6 empty] | 0.75 | 19.05 | 269.1 | 7.733% |  | 81.19% | 15 | 25 | 1.3 | 32 | 32.01 | 12.9 | 30.3 | 0.01276 | 0.01183314 | 0.1253452 | W | 31.46 | 32.48 | 55
[6 empty] | 0.5 | 12.7 | 423.2 | 12.16% |  | 69.03% | 30 | 18.3 | 1.3 | 29 | 29.01 | 14.5 | 27.3 | 0.01276 | 0.00887103 | 0.1129347 | LL | 28.80764 | 29.09801 | 54.16274
[6 empty] | 0.375 | 9.525 | 233.8 | 6.718% |  | 62.31% | 60 | 26 | 1 | 25 | 25.01 | 14.8 | 23 | 0.01263 | 0.006272759 | 0.09514649 |  |  | 28.95282
[6 empty] | 4 | 4.75 | 429.7 | 12.35% | 100% | 49.97% | 250 | 26 | 1.3 | 19 | 19.01 | 15.2 | 17.3 | 0.01263 | 0.003114262 | 0.07156671
[6 empty] | 10 | 2 | 110.8 | 19.85% | 80.15% | 40.05% | 1440 | 20 | 1.3 | 14 | 14.01 | 15.4 | 12.3 | 0.01221 | 0.001 | 0.05088269
[6 empty] | 20 | 0.85 | 81.9 | 14.67% | 65.48% | 32.72% | وزن خاک | شماره چگالی سنج | نام جدا کننده | تصحیح صفر Cd | ضریب a | Gs | Cm
[6 empty] | 30 | 0.595 | 35 | 6.269% | 59.22% | 29.59% | 50 | 152H | hegza | 3 | 0.9910684 | 2.69 | 0.01
[6 empty] | 50 | 0.297 | 41.8 | 7.487% | 51.73% | 25.85% | F200 | 20.87% | F4 | 49.97% | LL | 46.3
[6 empty] | 100 | 0.149 | 41 | 7.344% | 44.38% | 22.18% | R200 | 79.13% | R4 | 50.03% | PI | 13.7
[6 empty] | 200 | 0.075 | 14.6 | 2.615% | 41.77% | 20.87% | Cu | 48 | D10 | 0.25 | D60 | 12
[6 empty] | زیر الک | 0 | 233.2 | 41.77% | 0% | 0% | Cc | 14.08333 | D30 | 6.5 | A | 19.199
[6 empty] | مجموع |  | 558.3 | 100%
[6 empty] | ▼ | ▼ | ▼
مهندسین مشاور کد آزمون | [5 empty] | 2773 |  |  | وزن خاک خشک (gr): |  |  | زمان min | دما ◦C | تصحیح حرارت Ct | قرائت چگالی سنج (Ra) | تصحیح منیسک Rc1 | طول L (mm) | Rc2 | جدول k | D (mm) | درصد ذرات معلق p%
[6 empty] | شماره الک | اندازه چشمه (mm) | وزن باقیمانده (gr) | درصد باقیمانده | درصد رد شده بر مبنای عبوری الک 4 | درصد رد شده | [8 empty] | 0.075 | 0.3930251
آزمایش دانه بندی خاک ASTM -D422-63 | [5 empty] | 2.5 | 63.5 | 0 |  |  | 100% | 0.5 | 24 | 1 | 51 | 51.01 | 8.4 | 49 | 0.01253 | 0.05135772 | 0.3825691
LL = | 64.6 | 12-15 | عمق نمونه (m) : | پايان نامه آرش حافظي | پروژه : | 2 | 50.8 | 0 | 0% |  | 100% | 1 | 24 | 1 | 49 | 49.01 | 9.2 | 47 | 0.01253 | 0.03800537 | 0.3669541
PL = | 37.1 | 0 | شماره گمانه: | 0 | کارفرما : | 1.5 | 38.1 | 0 | 0% |  | 100% | 2 | 24 | 1 | 47 | 47.01 | 10.2 | 45 | 0.01253 | 0.02829672 | 0.351339
PI = | 27.5 | 7 | شماره نمونه : | توسط مهندسین مشاور کد آزمون | نمونه گيري : | 1 | 25.4 | 105.9 | 3.819% |  | 96.18% | 5 | 24 | 1 | 42 | 42.01 | 11.5 | 40 | 0.01253 | 0.01900269 | 0.3123013
[6 empty] | 0.75 | 19.05 | 214.4 | 7.732% |  | 88.45% | 15 | 24 | 1 | 36 | 36.01 | 12.9 | 34 | 0.01253 | 0.01161984 | 0.2654561
[6 empty] | 0.5 | 12.7 | 260.7 | 9.401% |  | 79.05% | 30 | 25 | 1.3 | 31 | 31.01 | 14.5 | 29.3 | 0.01253 | 0.008711129 | 0.2287607
[6 empty] | 0.375 | 9.525 | 112.7 | 4.064% |  | 74.98% | 60 | 25 | 1.3 | 27 | 27.01 | 14.8 | 25.3 | 0.01253 | 0.006223093 | 0.1975306
[6 empty] | 4 | 4.75 | 261.7 | 9.437% | 100% | 65.55% | 250 | 25 | 1.3 | 20 | 20.01 | 15.2 | 18.3 | 0.01253 | 0.003089604 | 0.1428779
[6 empty] | 10 | 2 | 76.5 | 12.3% | 87.7% | 57.48% | 1440 | 26 | 1.65 | 15 | 15.01 | 15.4 | 13.65 | 0.01253 | 0.001 | 0.1065728
[6 empty] | 20 | 0.85 | 67.9 | 10.92% | 76.78% | 50.33% | وزن خاک | شماره چگالی سنج | نام جدا کننده | تصحیح صفر Cd | ضریب a | Gs | Cm
[6 empty] | 30 | 0.595 | 30.7 | 4.936% | 71.84% | 47.09% | 50 | 152H | hegza | 3 | 0.9932615 | 2.68 | 0.01
[6 empty] | 50 | 0.297 | 37.5 | 6.03% | 65.81% | 43.14% | F200 | 39.3% | F4 | 65.55% | LL | 64.6 |  |  |  |  | N | 24 | 14 | 22
[6 empty] | 100 | 0.149 | 27 | 4.342% | 61.47% | 40.29% | R200 | 60.7% | R4 | 34.45% | PI | 27.5 |  |  |  |  | W | 31.47 | 34.329 | 56.88
[6 empty] | 200 | 0.075 | 9.4 | 1.511% | 59.96% | 39.3% | Cu | #DIV/0! | D10 |  | D60 | [5 empty] | LL | 31.31622 | 32.02165 | 56.01412
[6 empty] | زیر الک | 0 | 372.9 | 59.96% | 0% | 0% | Cc | #DIV/0! | D30 |  | A | 32.558 | [6 empty] | 31.66893
[6 empty] | مجموع |  | 621.9 | 100%
مهندسین مشاور کد آزمون | [5 empty] | 2364.4 |  |  | وزن خاک خشک (gr): |  |  | زمان min | دما ◦C | تصحیح حرارت Ct | قرائت چگالی سنج (Ra) | تصحیح منیسک Rc1 | طول L (mm) | Rc2 | جدول k | D (mm) | درصد ذرات معلق p%
[6 empty] | شماره الک | اندازه چشمه (mm) | وزن باقیمانده (gr) | درصد باقیمانده | درصد رد شده بر مبنای عبوری الک 4 | درصد رد شده | [8 empty] | 0.075 | 1
آزمایش دانه بندی خاک ASTM -D422-63 | [5 empty] | 2.5 | 63.5 | 0 |  |  | 100% | 0.5 | 25 | 1.3 | 0 | 0.01 | 8.8 | -1.7 | 0.01276 | 0.0535312 | -0.03377089
LL = |  |  | عمق نمونه (m) : | پايان نامه آرش حافظي | پروژه : | 2 | 50.8 | 0 | 0% |  | 100% | 1 | 25 | 1.3 | 0 | 0.01 | 9.2 | -1.7 | 0.01276 | 0.038703 | -0.03377089
PL = |  | 0 | شماره گمانه: | 0 | کارفرما : | 1.5 | 38.1 | 0 | 0% |  | 100% | 2 | 25 | 1.3 | 0 | 0.01 | 10.2 | -1.7 | 0.01276 | 0.02881614 | -0.03377089
PI = |  | 8 | شماره نمونه : | توسط مهندسین مشاور کد آزمون | نمونه گيري : | 1 | 25.4 | 0 | 0% |  | 100% | 5 | 19 | 1.3 | 0 | 0.01 | 11.5 | -1.7 | 0.01276 | 0.0193515 | -0.03377089
[6 empty] | 0.75 | 19.05 | 0 | 0% |  | 100% | 15 | 25 | 1.3 | 0 | 0.01 | 12.9 | -1.7 | 0.01276 | 0.01183314 | -0.03377089
[6 empty] | 0.5 | 12.7 | 0 | 0% |  | 100% | 30 | 26 | 1.65 | 0 | 0.01 | 14.5 | -1.35 | 0.01263 | 0.008780651 | -0.02681806
[6 empty] | 0.375 | 9.525 | 0 | 0% |  | 100% | 60 | 26 | 1.65 | 0 | 0.01 | 14.8 | -1.35 | 0.01263 | 0.006272759 | -0.02681806
[6 empty] | 4 | 4.75 | 0 | 0% | 100% | 100% | 250 | 26 | 1.65 | 0 | 0.01 | 15.2 | -1.35 | 0.01263 | 0.003114262 | -0.02681806
[6 empty] | 10 | 2 | 0 | 0% | 100% | 100% | 1440 | 28 | 2.5 | 0 | 0.01 | 15.4 | -0.5 | 0.01235 | 0.001 | -0.009932615
[6 empty] | 20 | 0.85 | 0 | 0% | 100% | 100% | وزن خاک | شماره چگالی سنج | نام جدا کننده | تصحیح صفر Cd | ضریب a | Gs | Cm
[6 empty] | 30 | 0.595 | 0 | 0% | 100% | 100% | 50 | 152H | hegza | 3 | 0.9932615 | 2.68 | 0.01
[6 empty] | 50 | 0.297 | 0 | 0% | 100% | 100% | F200 | 100% | F4 | 100% | LL | 0 |  |  |  |  | N | 10 | 26
[6 empty] | 100 | 0.149 | 0 | 0% | 100% | 100% | R200 | 0% | R4 | 0% | PI | 0 |  |  |  |  | W | 43 | 42.85
[6 empty] | 200 | 0.075 | 0 | 0% | 100% | 100% | Cu | 275 | D10 | 0.08 | D60 | 22 |  |  |  |  | LL | 38.52261 | 43.05215
[6 empty] | زیر الک | 0 | 694 | 100% | 0% | 0% | Cc | 0.8181818 | D30 | 1.2 | A | -14.6 | [6 empty] | 40.78738
[6 empty] | مجموع |  | 694 | 100%
0.027
0.2266677
[6 empty] | ▼ | ▼ | ▼ | [13 empty] | 0.2752769
مهندسین مشاور کد آزمون | [5 empty] | 425.5 |  |  | وزن خاک خشک (gr): |  |  | زمان min | دما ◦C | تصحیح حرارت Ct | قرائت چگالی سنج (Ra) | تصحیح منیسک Rc1 | طول L (mm) | Rc2 | جدول k | D (mm) | درصد ذرات معلق p% | 0.3888118
[6 empty] | شماره الک | اندازه چشمه (mm) | وزن باقیمانده (gr) | درصد باقیمانده | درصد رد شده بر مبنای عبوری الک 4 | درصد رد شده | [8 empty] | 0.074 | 1 | 0.2087043
آزمایش دانه بندی خاک ASTM -D422-63 | [5 empty] | 2.5 | 63.5 | 0 |  |  | 100% | 0.5 | 24 | 1 | 0 | 0.01 | 8.8 | -2 | 0.01276 | 0.0535312 | -0.04404749 | 0.3930251
LL = |  |  | عمق نمونه (m) : | پايان نامه آرش حافظي | پروژه : | 2 | 50.8 | 0 | 0% |  | 100% | 1 | 24 | 1 | 0 | 0.01 | 9.2 | -2 | 0.01276 | 0.038703 | -0.04404749 | 1
PL = |  | 0 | شماره گمانه: | 0 | کارفرما : | 1.5 | 38.1 | 0 | 0% |  | 100% | 2 | 24 | 1 | 0 | 0.01 | 10.2 | -2 | 0.01276 | 0.02881614 | -0.04404749 | 1
PI = |  | 9 | شماره نمونه : | توسط مهندسین مشاور کد آزمون | نمونه گيري : | 1 | 25.4 | 0 | 0% |  | 100% | 5 | 24 | 1 | 0 | 0.01 | 11.5 | -2 | 0.01276 | 0.0193515 | -0.04404749 | 1
[6 empty] | 0.75 | 19.05 | 0 | 0% |  | 100% | 15 | 24 | 1 | 0 | 0.01 | 12.9 | -2 | 0.01276 | 0.01183314 | -0.04404749 | #DIV/0!
[6 empty] | 0.5 | 12.7 | 0 | 0% |  | 100% | 30 | 25 | 1.3 | 0 | 0.01 | 14.5 | -1.7 | 0.01276 | 0.00887103 | -0.03744036
[6 empty] | 0.375 | 9.525 | 0 | 0% |  | 100% | 60 | 18 | 1.3 | 0 | 0.01 | 14.8 | -1.7 | 0.01263 | 0.006272759 | -0.03744036
[6 empty] | 4 | 4.75 | 0 | 0% | 100% | 100% | 250 | 25 | 1.3 | 0 | 0.01 | 15.2 | -1.7 | 0.01263 | 0.003114262 | -0.03744036
[6 empty] | 10 | 2 | 0 | 0% | 100% | 100% | 1440 | 26 | 2 | 0 | 0.01 | 15.4 | -1 | 0.01235 | 0.001 | -0.02202374
[6 empty] | 20 | 0.85 | 0 | 0% | 100% | 100%
[6 empty] | 30 | 0.595 | 0 | 0% | 100% | 100% | وزن خاک | شماره چگالی سنج | نام جدا کننده | تصحیح صفر Cd | ضریب a | Gs | Cm
[6 empty] | 50 | 0.297 | 0 | 0% | 100% | 100% | 45 | 152H | hegza | 3 | 0.9910684 | 2.69 | 0.01
[6 empty] | 100 | 0.149 | 0 | 0% | 100% | 100% | F200 | 100% | F4 | 100% | LL | 0
[6 empty] | 200 | 0.074 | 0 | 0% | 100% | 100% | R200 | 0% | R4 | 0% | PI | 0
[6 empty] | زیر الک | 0 | 547.4 | 100% | 0% | 0% | Cu | 50 | D10 | 0.3 | D60 | 15
[6 empty] | مجموع |  | 547.4 | 100% |  |  | Cc | 0.8888889 | D30 | 2 | A | -14.6
[6 empty] | ▼ | ▼ | ▼
مهندسین مشاور کد آزمون | [5 empty] | 331 |  |  | وزن خاک خشک (gr): |  |  | زمان min | دما ◦C | تصحیح حرارت Ct | قرائت چگالی سنج (Ra) | تصحیح منیسک Rc1 | طول L (mm) | Rc2 | جدول k | D (mm) | درصد ذرات معلق p%
[6 empty] | شماره الک | اندازه چشمه (mm) | وزن باقیمانده (gr) | درصد باقیمانده | درصد رد شده بر مبنای عبوری الک 4 | درصد رد شده | [8 empty] | 0.074 | 1
آزمایش دانه بندی خاک ASTM -D422-63 | [5 empty] | 2.5 | 63.5 | 0 |  |  | 100% | 0.5 | 21 | 0.2 |  | 0.01 | 8.8 | -2.8 | 0.01276 | 0.0535312 | -0.06453469
LL = | NLL | 18.5-20 | عمق نمونه (m) : | پايان نامه آرش حافظي | پروژه : | 2 | 50.8 |  | 0% |  | 100% | 1 | 21 | 0.2 |  | 0.01 | 9.2 | -2.8 | 0.01276 | 0.038703 | -0.06453469
PL = | NPL | BH1 | شماره گمانه: | 0 | کارفرما : | 1.5 | 38.1 |  | 0% |  | 100% | 2 | 21 | 0.2 |  | 0.01 | 10.2 | -2.8 | 0.01276 | 0.02881614 | -0.06453469
PI = | NPI | 10 | شماره نمونه : | توسط مهندسین مشاور کد آزمون | نمونه گيري : | 1 | 25.4 |  | 0% |  | 100% | 5 | 21 | 0.2 |  | 0.01 | 11.5 | -2.8 | 0.01276 | 0.0193515 | -0.06453469
[6 empty] | 0.75 | 19.05 |  | 0% |  | 100% | 15 | 22 | 0.4 |  | 0.01 | 12.9 | -2.6 | 0.01276 | 0.01183314 | -0.05992507
[6 empty] | 0.5 | 12.7 |  | 0% |  | 100% | 30 | 22 | 0.4 |  | 0.01 | 14.5 | -2.6 | 0.01276 | 0.00887103 | -0.05992507
[6 empty] | 0.375 | 9.525 |  | 0% |  | 100% | 60 | 17 | 0.7 |  | 0.01 | 14.8 | -2.3 | 0.01263 | 0.006272759 | -0.05301064
[6 empty] | 4 | 4.75 |  | 0% | 100% | 100% | 250 | 24 | 1 |  | 0.01 | 15.2 | -2 | 0.01263 | 0.003114262 | -0.04609621
[6 empty] | 10 | 2 |  | 0% | 100% | 100% | 1440 | 24 | 1 |  | 0.01 | 15.4 | -2 | 0.01235 | 0.001 | -0.04609621
[6 empty] | 20 | 0.85 |  | 0% | 100% | 100%
[6 empty] | 30 | 0.595 |  | 0% | 100% | 100% | وزن خاک | شماره چگالی سنج | نام جدا کننده | تصحیح صفر Cd | ضریب a | Gs | Cm
[6 empty] | 50 | 0.297 |  | 0% | 100% | 100% | 43 | 152H | hegza | 3 | 0.9910684 | 2.69 | 0.01
[6 empty] | 100 | 0.149 |  | 0% | 100% | 100% | F200 | 100% | F4 | 100% | LL | NLL
[6 empty] | 200 | 0.074 |  | 0% | 100% | 100% | R200 | 0% | R4 | 0% | PI | NPI
[6 empty] | زیر الک | 0 | 708.6 | 100% | 0% | 0% | Cu | #DIV/0! | D10 |  | D60
[6 empty] | مجموع |  | 708.6 | 100% |  |  | Cc | #DIV/0! | D30 |  | A | #VALUE!
مهندسین مشاور کد آزمون | [8 empty] | وزن خاک خشک (gr): |  |  | زمان min | دما ◦C | تصحیح حرارت Ct | قرائت چگالی سنج (Ra) | تصحیح منیسک Rc1 | طول L (mm) | Rc2 | جدول k | D (mm) | درصد ذرات معلق p%
[6 empty] | شماره الک | اندازه چشمه (mm) | وزن باقیمانده (gr) | درصد باقیمانده | درصد رد شده بر مبنای عبوری الک 4 | درصد رد شده | [8 empty] | 0.074 | #DIV/0!
آزمایش دانه بندی خاک ASTM -D422-63 | [5 empty] | 2.5 | 63.5 |  |  |  | 100% | 0.5 | 21 | 0.2 |  | 0.01 | 8.8 | -2.8 | 0.01338 | 0.05613225 | #DIV/0! | N | 26 | 32 | 0
LL = |  |  | عمق نمونه (m) : | پايان نامه آرش حافظي | پروژه : | 2 | 50.8 |  | #DIV/0! |  | #DIV/0! | 1 | 21 | 0.2 |  | 0.01 | 9.2 | -2.8 | 0.01338 | 0.04058355 | #DIV/0! | W | 28.87 | 28.49 | 42.98
PL = |  |  | شماره گمانه: | 0 | کارفرما : | 1.5 | 38.1 |  | #DIV/0! |  | #DIV/0! | 2 | 21 | 0.2 |  | 0.01 | 10.2 | -2.8 | 0.01338 | 0.03021629 | #DIV/0! | LL | 29.0062 | 29.34659 | 0
PI = |  |  | شماره نمونه : | توسط مهندسین مشاور کد آزمون | نمونه گيري : | 1 | 25.4 |  | #DIV/0! |  | #DIV/0! | 5 | 21 | 0.2 |  | 0.01 | 11.5 | -2.8 | 0.01338 | 0.02029177 | #DIV/0! |  |  | 29.17639
[6 empty] | 0.75 | 19.05 |  | #DIV/0! |  | #DIV/0! | 15 | 21 | 0.2 |  | 0.01 | 12.9 | -2.8 | 0.01338 | 0.0124081 | #DIV/0!
[6 empty] | 0.5 | 12.7 |  | #DIV/0! |  | #DIV/0! | 30 | 22 | 0.4 |  | 0.01 | 14.5 | -2.6 | 0.01322 | 0.009190832 | #DIV/0!
[6 empty] | 0.375 | 9.525 |  | #DIV/0! |  | #DIV/0! | 60 | 23 | 0.7 |  | 0.01 | 14.8 | -2.3 | 0.01307 | 0.006491287 | #DIV/0!
[6 empty] | 4 | 4.75 |  | #DIV/0! | 100% | #DIV/0! | 250 | 19 | 1 |  | 0.01 | 15.2 | -2 | 0.01291 | 0.003183303 | #DIV/0!
[6 empty] | 10 | 2 |  | 0% | 100% | #DIV/0! | 1440 | 19 | 0.7 |  | 0.01 | 15.4 | -2.3 | 0.01307 | 0.001 | #DIV/0!
[6 empty] | 20 | 0.85 |  | 0% | 100% | #DIV/0!
[6 empty] | 30 | 0.595 |  | 0% | 100% | #DIV/0! | وزن خاک | شماره چگالی سنج | نام جدا کننده | تصحیح صفر Cd | ضریب a | Gs | Cm
[6 empty] | 50 | 0.297 |  | 0% | 100% | #DIV/0! | 50 | 152H | hegza | 3 | 0.9910684 | 2.69 | 0.01
[6 empty] | 100 | 0.149 |  | 0% | 100% | #DIV/0! | F200 | #DIV/0! | F4 | #DIV/0! | LL | 0
[6 empty] | 200 | 0.074 |  | 0% | 100% | #DIV/0! | R200 | #DIV/0! | R4 | #DIV/0! | PI | 0
[6 empty] | زیر الک | 0 | 1208.3 | 100% | 0% | #DIV/0! | Cu | 766.6667 | D10 | 0.03 | D60 | 23
[6 empty] | مجموع |  | 1208.3 | 100% |  |  | Cc | 47.08696 | D30 | 5.7 | A | -14.6
مهندسین مشاور کد آزمون | [8 empty] | وزن خاک خشک (gr): |  |  | زمان min | دما ◦C | تصحیح حرارت Ct | قرائت چگالی سنج (Ra) | تصحیح منیسک Rc1 | طول L (mm) | Rc2 | جدول k | D (mm) | درصد ذرات معلق p%
[6 empty] | شماره الک | اندازه چشمه (mm) | وزن باقیمانده (gr) | درصد باقیمانده | درصد رد شده بر مبنای عبوری الک 4 | درصد رد شده | [8 empty] | 0.074 | #DIV/0!
آزمایش دانه بندی خاک ASTM -D422-63 | [5 empty] | 2.5 | 63.5 |  |  |  | 100% | 0.5 | 23 | 0.7 |  | 0.01 | 8.8 | -2.3 | 0.01317 | 0.05525125 | #DIV/0!
LL = |  |  | عمق نمونه (m) : | پايان نامه آرش حافظي | پروژه : | 2 | 50.8 |  | #DIV/0! |  | #DIV/0! | 1 | 23 | 0.7 |  | 0.01 | 9.2 | -2.3 | 0.01317 | 0.03994659 | #DIV/0!
PL = |  |  | شماره گمانه: | 0 | کارفرما : | 1.5 | 38.1 |  | #DIV/0! |  | #DIV/0! | 2 | 23 | 0.7 |  | 0.01 | 10.2 | -2.3 | 0.01317 | 0.02974205 | #DIV/0!
PI = |  |  | شماره نمونه : | توسط مهندسین مشاور کد آزمون | نمونه گيري : | 1 | 25.4 |  | #DIV/0! |  | #DIV/0! | 5 | 24 | 1 |  | 0.01 | 11.5 | -2 | 0.01301 | 0.01973064 | #DIV/0!
[6 empty] | 0.75 | 19.05 |  | #DIV/0! |  | #DIV/0! | 15 | 24 | 1 |  | 0.01 | 12.9 | -2 | 0.01301 | 0.01206498 | #DIV/0!
[6 empty] | 0.5 | 12.7 |  | #DIV/0! |  | #DIV/0! | 30 | 20 | 1 |  | 0.01 | 14.5 | -2 | 0.01301 | 0.009044835 | #DIV/0!
[6 empty] | 0.375 | 9.525 |  | #DIV/0! |  | #DIV/0! | 60 | 19 | 1 |  | 0.01 | 14.8 | -2 | 0.01301 | 0.006461488 | #DIV/0!
[6 empty] | 4 | 4.75 |  | #DIV/0! | 100% | #DIV/0! | 250 | 20 | 1 |  | 0.01 | 15.2 | -2 | 0.01301 | 0.003207961 | #DIV/0!
[6 empty] | 10 | 2 |  | 0% | 100% | #DIV/0! | 1440 | 18 | 0.7 |  | 0.01 | 15.4 | -2.3 | 0.01317 | 0.001 | #DIV/0!
[6 empty] | 20 | 0.85 |  | 0% | 100% | #DIV/0!
[6 empty] | 30 | 0.595 |  | 0% | 100% | #DIV/0! | وزن خاک | شماره چگالی سنج | نام جدا کننده | تصحیح صفر Cd | ضریب a | Gs | Cm
[6 empty] | 50 | 0.297 |  | 0% | 100% | #DIV/0! | 50 | 152H | hegza | 3 | 0.9910684 | 2.69 | 0.01
[6 empty] | 100 | 0.149 |  | 0% | 100% | #DIV/0! | F200 | #DIV/0! | F4 | #DIV/0! | LL | 0
[6 empty] | 200 | 0.074 |  | 0% | 100% | #DIV/0! | R200 | #DIV/0! | R4 | #DIV/0! | PI | 0
[6 empty] | زیر الک | 0 | 804.3 | 100% | 0% | #DIV/0! | Cu | #DIV/0! | D10 |  | D60
[6 empty] | مجموع |  | 804.3 | 100% |  |  | Cc | #DIV/0! | D30 |  | A | -14.6
GW : Cu>4 , 1<Cc<2 , F200 <5%
SW : Cu>6 , 1<Cc<3 , F200 <5%
SM , GM : F200>12 , PI<4
SC , GC : F200>12 , PI>7
1
2
3
4
5
6
7
8
9
10
11
12
GW : Cu>4 , 1<Cc<2 , F200 <5%
SW : Cu>6 , 1<Cc<3 , F200 <5%
SM , GM : F200>12 , PI<4
SC , GC : F200>12 , PI>7
GW : Cu>4 , 1<Cc<2 , F200 <5%
SW : Cu>6 , 1<Cc<3 , F200 <5%
SM , GM : F200>12 , PI<4
SC , GC : F200>12 , PI>7
GW : Cu>4 , 1<Cc<2 , F200 <5%
SW : Cu>6 , 1<Cc<3 , F200 <5%
SM , GM : F200>12 , PI<4
SC , GC : F200>12 , PI>7
GW : Cu>4 , 1<Cc<2 , F200 <5%
SW : Cu>6 , 1<Cc<3 , F200 <5%
SM , GM : F200>12 , PI<4
SC , GC : F200>12 , PI>7
GW : Cu>4 , 1<Cc<2 , F200 <5%
SW : Cu>6 , 1<Cc<3 , F200 <5%
SM , GM : F200>12 , PI<4
SC , GC : F200>12 , PI>7
اين برنامه براي محاسبه و رسم نمودار دانه بندي و هيدرومتري، توسط حسين اميري نوشته شده است كه نحوه كار با آن به شرح ذيل مي باشد :
1 - در بالاي نمودار دانه بندي ابتدا مشخصات پروژه را وارد نمائيد.
2 - در جدول مربوط به اطلاعات آزمايش در خانه هاي زرد رنگ، وزن كل خاك و وزن خاك باقيمانده روي هر الك روبروي الك هاي مربوطه وارد گردد.
3 - جهت وارد كردن اطلاعات هيدرومتري چگالي سنج 152از صفحه جداول تصحيح حرارت و ضرائب خواسته شده را استخراج نموده و نيز وزن خاك براي هيدرومتري در خانه هاي مربوطه درج گردد.
را پس از ترسیم نمودار دانه بندی از روی نمودار بدست آورید. D10 ، D30, D604-
5-پس از ترسيم نمودار و محاسبه ضریب یکنواختی و ضریب انحنا و اطلاعات حدود آتربرگ نوع خاك از نظر طبقه بندي يونيفايد مشخص شده و در بالاي صفحه نمودار عنوان گردد.
6-جهت دريافت اطلاعات بيشتر و ارائه پيشنهاد با شماره تلفن : 09133016955 و يا تماس حاصل فرمائید.h_m_amiri@yahoo.com ایمیل
اين برنامه براي محاسبه و رسم نمودار دانه بندي و هيدرومتري، توسط حسين اميري نوشته شده است كه نحوه كار با آن به شرح ذيل مي باشد :
1 - در بالاي نمودار دانه بندي ابتدا مشخصات پروژه را وارد نمائيد.
2 - در جدول مربوط به اطلاعات آزمايش در خانه هاي زرد رنگ، وزن كل خاك و وزن خاك باقيمانده روي هر الك روبروي الك هاي مربوطه وارد گردد.
3 - جهت وارد كردن اطلاعات هيدرومتري چگالي سنج 152از صفحه جداول تصحيح حرارت و ضرائب خواسته شده را استخراج نموده و نيز وزن خاك براي هيدرومتري در خانه هاي مربوطه درج گردد.
را پس از ترسیم نمودار دانه بندی از روی نمودار بدست آورید. D10 ، D30, D604-
5-پس از ترسيم نمودار و محاسبه ضریب یکنواختی و ضریب انحنا و اطلاعات حدود آتربرگ نوع خاك از نظر طبقه بندي يونيفايد مشخص شده و در بالاي صفحه نمودار عنوان گردد.
6-جهت دريافت اطلاعات بيشتر و ارائه پيشنهاد با شماره تلفن : 09133016955 و يا تماس حاصل فرمائید.h_m_amiri@yahoo.com ایمیل
اين برنامه براي محاسبه و رسم نمودار دانه بندي و هيدرومتري، توسط حسين اميري نوشته شده است كه نحوه كار با آن به شرح ذيل مي باشد :
1 - در بالاي نمودار دانه بندي ابتدا مشخصات پروژه را وارد نمائيد.
2 - در جدول مربوط به اطلاعات آزمايش در خانه هاي زرد رنگ، وزن كل خاك و وزن خاك باقيمانده روي هر الك روبروي الك هاي مربوطه وارد گردد.
3 - جهت وارد كردن اطلاعات هيدرومتري چگالي سنج 152از صفحه جداول تصحيح حرارت و ضرائب خواسته شده را استخراج نموده و نيز وزن خاك براي هيدرومتري در خانه هاي مربوطه درج گردد.
را پس از ترسیم نمودار دانه بندی از روی نمودار بدست آورید. D10 ، D30, D604-
5-پس از ترسيم نمودار و محاسبه ضریب یکنواختی و ضریب انحنا و اطلاعات حدود آتربرگ نوع خاك از نظر طبقه بندي يونيفايد مشخص شده و در بالاي صفحه نمودار عنوان گردد.
6-جهت دريافت اطلاعات بيشتر و ارائه پيشنهاد با شماره تلفن : 09133016955 و يا تماس حاصل فرمائید.h_m_amiri@yahoo.com ایمیل
اين برنامه براي محاسبه و رسم نمودار دانه بندي و هيدرومتري، توسط حسين اميري نوشته شده است كه نحوه كار با آن به شرح ذيل مي باشد :
1 - در بالاي نمودار دانه بندي ابتدا مشخصات پروژه را وارد نمائيد.
2 - در جدول مربوط به اطلاعات آزمايش در خانه هاي زرد رنگ، وزن كل خاك و وزن خاك باقيمانده روي هر الك روبروي الك هاي مربوطه وارد گردد.
3 - جهت وارد كردن اطلاعات هيدرومتري چگالي سنج 152از صفحه جداول تصحيح حرارت و ضرائب خواسته شده را استخراج نموده و نيز وزن خاك براي هيدرومتري در خانه هاي مربوطه درج گردد.
را پس از ترسیم نمودار دانه بندی از روی نمودار بدست آورید. D10 ، D30, D604-
5-پس از ترسيم نمودار و محاسبه ضریب یکنواختی و ضریب انحنا و اطلاعات حدود آتربرگ نوع خاك از نظر طبقه بندي يونيفايد مشخص شده و در بالاي صفحه نمودار عنوان گردد.
6-جهت دريافت اطلاعات بيشتر و ارائه پيشنهاد با شماره تلفن : 09133016955 و يا تماس حاصل فرمائید.h_m_amiri@yahoo.com ایمیل
اين برنامه براي محاسبه و رسم نمودار دانه بندي و هيدرومتري، توسط حسين اميري نوشته شده است كه نحوه كار با آن به شرح ذيل مي باشد :
1 - در بالاي نمودار دانه بندي ابتدا مشخصات پروژه را وارد نمائيد.
2 - در جدول مربوط به اطلاعات آزمايش در خانه هاي زرد رنگ، وزن كل خاك و وزن خاك باقيمانده روي هر الك روبروي الك هاي مربوطه وارد گردد.
3 - جهت وارد كردن اطلاعات هيدرومتري چگالي سنج 152از صفحه جداول تصحيح حرارت و ضرائب خواسته شده را استخراج نموده و نيز وزن خاك براي هيدرومتري در خانه هاي مربوطه درج گردد.
را پس از ترسیم نمودار دانه بندی از روی نمودار بدست آورید. D10 ، D30, D604-
5-پس از ترسيم نمودار و محاسبه ضریب یکنواختی و ضریب انحنا و اطلاعات حدود آتربرگ نوع خاك از نظر طبقه بندي يونيفايد مشخص شده و در بالاي صفحه نمودار عنوان گردد.
6-جهت دريافت اطلاعات بيشتر و ارائه پيشنهاد با شماره تلفن : 09133016955 و يا تماس حاصل فرمائید.h_m_amiri@yahoo.com ایمیل
Note on N1: وزن کل شن وارد شود
Note on Q10: درصد شن
Note on Q16: درصد ماسه
Note on P17: بجای عدد اول وزن کل ماسه وارد شود.